## Sheet1
A 83 RP, átlagositott minta fázis - és kémiai összetétele
A meddőt négy különböző szemcseméretü frakcióra bontottuk és az ezekre vonatkozó fázis-és kémiai összetételi adatokat az 1.és2. táblázatban tüntetük fel .
1. táblázat
minta | szemcs. méret | Barit | Quarc | Dolomit | Kalcit | Siderit | Magnetit | anyag besorolása | haszonagyag tartalom |  | összesen
| mm | m/m % | m/m % | m/m % | m/m % | m/m % | m/m % |  | Ba2SO4 | vasoxidok
83 RP | 0 - 0,5 | 44 | 13 | 18 | 1.5 | 11 | 13 | BARITMIX-III | 44 | 23 | 67%
83 RP | 0,5 - 1,5 | 22 | 8 | 33 | 3 | 29 | 5 | vegyi üzemi feldolgozásra | 22 | 34 | 56%
83 RP | 1,5 - 8 | 17 | 9 | 30 | 3 | 36 | 5 | BARITMIX-II | 17 | 41 | 58%
83 RP | 8 fölötti | 18 | 8 | 18 | 1 | 43 | 12 | vegyi üzemi feldolgozásra | 18 | 55 | 73%
2. táblázat
Az egyes komponenseket mennyiségét oxid formában adjuk meg
komponesek S % | 0 - 0,5 | 0,5 - 1,5 | 1,5 - 8 | 8 fölötti
BaO | 28.91 | 14.45 | 11.17 | 11.83
Fe2O3 | 21.03 | 25.16 | 29.98 | 42.05
CaO | 6.31 | 11.72 | 10.8 | 6.03
SO3 | 15.09 | 7.55 | 5.83 | 6.17
SiO2 | 13 | 8 | 9 | 8
MgO | 3.93 | 7.21 | 6.56 | 3.93
CO2 | 13.43 | 28.09 | 29.31 | 25.37
LOI
A minták fázis összetételétt röntgendiffrakciós módszerrel az MTA Kémiai Kutatóközpontban határoztuk meg.
Budapest. 2007.10.31.
Dr Papp János